## Sheet3
Technical Master Specifications
Engraving # | 30780
Customer Name | Chipsy
Product Name | شيبسي 5 ج كباب
Issue Date | 2024-07-10
Products specification
Properties | Test Method | Unit | Target | Minimum (LSL) | Maximum (USL) | Remarks
Film Construction | BOPP25µ/ METz 18µ
Cut off | Meter | mm | 190 | 189 | 191
Reel width | Meter | mm | 332 | 331 | 333
Weight per unit area | ASTM D646 | gm\m² | 43.2 | – 5% | 5%
Unit Weight | ASTM D646 | gm | 2.73 | 2.67 | 2.79
Total Thickness | ASTM D374 | µ | 43 | – 5% | 5%
Inner core diameter | Meter | mm | 76 | 74 | 78
Outer reel diameter | Meter | mm | 300 | 290 | 310
Color variation | Densitometer Δ E |  | AS PER STD
No of joints per reels |  |  | 0 | 0 | 2
Number Of Unit Per kg |  |  | 366.3004 | – 5% | 5%
Yield | ASTM D4321− 09 | m2 /kg | 23.14815 | – 5% | 5%
COF | ASTM DA894 |  | 0.25 | 0.2 | 0.35
Tensile strength | ASTM D882 | N/mm2 | ** | ** | **
Elongation at break |  | % | ** | ** | **
TRS | ASTM 1884 | mg/m2 | 8 | N/A | 10
Prepared by | OMAR |  |  | Approved by | Wael
Engraving # | 30780
Customer Name | Chipsy
Product Name | شيبسي 5 ج كباب
Issue Date | 2024-07-10
PRINTING SPECIFICATIONS مواصفات الطباعة
اتجاه اللف للطباعه |  |  | نوع الطباعه | عدد السلندرات | عرض السلندرات MM | محيط السلندر MM
|  |  | عكسيه | 8 | 1500 | 570
|  |  | تكرار الوحدات الطولي | تكرار الوحدات العرضي | طول الوحدة MM | عرض الوحدة MM
|  |  | 3 | 4 | 190 | 332
| فوتوسيل شمال و النص مقروء |  | مورد الخامه المعتمد | سمك الخامة µ | عرض الخامه MM | نوع الخامه
|  |  | ICOPACK | 25 | 1345 | BOPP
ترتيب الألوان
1) اسود | 2-احمر | 3-برتقالي | 4-برتقالي | 5)سيان | 6)ماجنتا | 7)اصفر
8)ابيض
ظروف التشغيل
|  | Out Feed درجة الشد | In Feed درجة الشد | سرعة الماكينة | E-M | درجة حرارة فرن الطباعة
|  | 140 | 150 | 300 | 1200 | 55-65
ملاحظات وتوصيات
الاهتمام بالألوان بالنسبة لاعتماد العميل
مراجعة الابعاد المطلوبة بحيث لايتعدى ±1 مم
مراعاة عيوب الطباعة ومعالجة اى مشكلة فورا
Prepared by | OMAR |  |  | Approved by | Wael
Engraving # | 30780
Customer Name | Chipsy
Product Name | شيبسي 5 ج كباب
Issue Date | 2024-07-10
3- LAMINATION SPECIFICATIONS مواصفات التبطين
BOPP 25µ Printed # OPP MET 18µ |  |  | Solvent Less |  | المرحله الاولي
|  |  | مورد الخامه المعتمد | سمك الخامة µ | عرض الخامه | نوع الخامه
|  |  | ICOPACK | 25 | 1345 | BOPP Printed
|  |  | ICOPACK | 18 | 1340 | OPP MTZ
|  |  |  | ECOLAD 818 | ECOLAD 704 | مورد وكود الصمغ
|  |  | نسبه الخلط بالوزن | 100 KG | 85 KG | BCI
|  |  | نسبه الخلط بالحجم | 100 | 101 | BCI
|  |  |  | وقت الجفاف | قوة الرابطه للتبطين | وزن الصمغ (جرام-م2 )
|  |  |  | 24 H | >2N | 2±0.5 gm/m²
الملاحظات وظروف التشغيل
تلافي نمش التبطين ومراعاه وزن الصمغ
|  |  | Solvent Base |  | المرحله الثانيه
|  |  | مورد الخامه المعتمد | سمك الخامة | عرض الخامه | نوع الخامه
|  | اللزوجه | مذيب | AB 587C | AB 587C | مورد وكود الصمغ
|  |  |  | وقت الجفاف | قوة الرابطه للتبطين | وزن الصمغ (جرام-م2 )
الملاحظات وظروف التشغيل
Prepared by | OMAR |  |  | Approved by | Wael
Engraving # | 30780
Customer Name | Chipsy
Product Name | شيبسي 5 ج كباب
Issue Date | 2024-07-10
SLITTING SPECIFICATIONS مواصفات المقصات
| وحدة القياس | طول الوحدة | وزن البكرة | القطر الخارجى | القطر الداخلى | عرض الوحدة
| MM | 190 | N/A | 19 kg | 76 | 332
|  | ±1MM | N/A | ±10MM | ±2MM | ±1MM
رص البكر علي البالته | عدد البكر علي البالته | ارتفاع البالته |  | علامه الجنط | عدد الوصلات | لون الوصله
4*3 | 48 | 4 رصات |  | يتم وضع FLAG | لا يتعدي 2 | لون مخالف للمنتج
اتجاه اللف للمنتج التام
الملاحظات وظروف التشغيل
اتجاة لف المنتج النهائي فوتوسيل شمال و النص مقروء هاااام | [5 empty] | مراعاة عيوب القص من ترحيل للقص ومستوى لف الرول
مراعاه وزن الصورة المطلوب
مراجعة الألوان قبل التسليم النهائي
الاهتمام بتعليمات شركة شيبسي بالنسبة للبالتات
Prepared by | OMAR |  |  | Approved by | Wael