## Sheet3
Technical Master Specifications
Engraving # | 30778
Customer Name | Chipsy
Product Name | دوريتوس جبنه ناتشو 5 ج
Issue Date | 30/10/2024
Products specification
Properties | Test Method | Unit | Target | Minimum (LSL) | Maximum (USL) | Remarks
Film Construction | BOPP18µ/ METz 18µ
Cut off | Meter | mm | 220 | 219 | 221
Reel width | Meter | mm | 278 | 277 | 279
Weight per unit area | ASTM D646 | gm\m² | 36.76 | – 5% | 5%
Unit Weight | ASTM D646 | gm | 2.248 | 3.8 | 3.98
Total Thickness | ASTM D374 | µ | 40 | – 5% | 5%
Inner core diameter | Meter | mm | 76 | 74 | 78
Outer reel diameter | Meter | mm | 19 kg | 290 | 310
Color variation | Densitometer Δ E |  | AS PER STD
No of joints per reels |  |  | 0 | 0 | 2
Number Of Unit Per kg |  |  | 444.8399 | – 5% | 5%
Yield | ASTM D4321− 09 | m2 /kg | 27.20348 | – 5% | 5%
COF | ASTM DA894 |  | 0.25 | 0.2 | 0.35
Tensile strength | ASTM D882 | N/mm2 | ** | ** | **
Elongation at break |  | % | ** | ** | **
TRS | ASTM 1884 | mg/m2 | 8 | N/A | 10
Prepared by | Dalia Mhany |  |  | Approved by | QC Manager: Wael
Engraving # | 30778
Customer Name | Chipsy
Product Name | دوريتوس جبنه ناتشو 5 ج
Issue Date | 30/10/2024
PRINTING SPECIFICATIONS مواصفات الطباعة
اتجاه اللف للطباعه |  |  | نوع الطباعه | عدد السلندرات | عرض السلندرات MM | محيط السلندر MM
|  |  | عكسيه | 8 | 1500 | 660
|  |  | تكرار الوحدات الطولي | تكرار الوحدات العرضي | طول الوحدة MM | عرض الوحدة MM
|  |  | 3 | 3 | 220 | 278
| فوتوسيل يمين و النص مقلوب |  | مورد الخامه المعتمد | سمك الخامة µ | عرض الخامه MM | نوع الخامه
|  |  | ICOPACK | 18 | 1405 | BOPP
ترتيب الألوان
1) اسود | 2) برتقالي غامق | 3) برتقالي فاتح | 4) اصفر غامق | 5)سيان | 6)ماجنتا | 7)اصفرفاتح
8)ابيض
ظروف التشغيل
|  | Out Feed درجة الشد | In Feed درجة الشد | سرعة الماكينة | E-M | درجة حرارة فرن الطباعة
|  | 140 | 150 | 300 | 1200 | 55-65
ملاحظات وتوصيات
الاهتمام بالألوان بالنسبة لاعتماد العميل
مراجعة الابعاد المطلوبة بحيث لايتعدى ±1 مم
مراعاة عيوب الطباعة ومعالجة اى مشكلة فورا
Prepared by | Dalia Mhany |  |  | Approved by | QC Manager: Wael
Engraving # | 30778
Customer Name | Chipsy
Product Name | دوريتوس جبنه ناتشو 5 ج
Issue Date | 30/10/2024
3- LAMINATION SPECIFICATIONS مواصفات التبطين
BOPP 25µ Printed # OPP MET 18µ |  |  | Solvent Less |  | المرحله الاولي
|  |  | مورد الخامه المعتمد | سمك الخامة µ | عرض الخامه | نوع الخامه
|  |  | ICOPACK | 25 | 1405 | BOPP Printed
|  |  | ICOPACK | 18 | 1400 | OPP MTZ
|  |  |  | ECOLAD 818 | ECOLAD 704 | مورد وكود الصمغ
|  |  | نسبه الخلط بالوزن | 100 KG | 85 KG | BCI
|  |  | نسبه الخلط بالحجم | 100 | 101 | BCI
|  |  |  | وقت الجفاف | قوة الرابطه للتبطين | وزن الصمغ (جرام-م2 )
|  |  |  | 24 H | >2N | 2±0.5 gm/m²
الملاحظات وظروف التشغيل
تلافي نمش التبطين ومراعاه وزن الصمغ
|  |  | Solvent Base |  | المرحله الثانيه
|  |  | مورد الخامه المعتمد | سمك الخامة | عرض الخامه | نوع الخامه
|  | اللزوجه | مذيب | AB 587C | AB 587C | مورد وكود الصمغ
|  |  |  | وقت الجفاف | قوة الرابطه للتبطين | وزن الصمغ (جرام-م2 )
الملاحظات وظروف التشغيل
Prepared by | Dalia Mhany |  |  | Approved by | QC Manager: Wael
Engraving # | 30778
Customer Name | Chipsy
Product Name | دوريتوس جبنه ناتشو 5 ج
Issue Date | 30/10/2024
SLITTING SPECIFICATIONS مواصفات المقصات
| وحدة القياس | طول الوحدة | وزن البكرة | القطر الخارجى | القطر الداخلى | عرض الوحدة
| MM | 220 | N/A | 19 kg | 76 | 278
|  | ±1MM | N/A | ±10MM | ±2MM | ±1MM
رص البكر علي البالته | عدد البكر علي البالته | ارتفاع البالته |  | علامه الجنط | عدد الوصلات | لون الوصله
4*3 | 48 | 4 رصات |  | يتم وضع FLAG | لا يتعدي 2 | لون مخالف للمنتج
اتجاه اللف للمنتج التام
الملاحظات وظروف التشغيل
اتجاة لف المنتج النهائي فوتوسيل شمال و النص مقروء هاااام | [5 empty] | مراعاة عيوب القص من ترحيل للقص ومستوى لف الرول
مراعاه وزن الصورة المطلوب
مراجعة الألوان قبل التسليم النهائي
الاهتمام بتعليمات شركة شيبسي بالنسبة للبالتات
Prepared by | Dalia Mhany |  |  | Approved by | QC Manager: Wael